## DC
title[alternative] | contributor[author] | date[issued] | publisher | identifier[bibliographicCitation] | abstract | abstract | keywords[*] | identifier[govdoc] | identifier[isbn] | identifier[issn] | identifier[ismn] | identifier[uri] | identifier[url] | identifier[doi(resolver)]
Effect of Al3+ Dopant on the Electrochemical Characteristics of Spinel-type Li4Ti5O12 | 정충훈; 이의경; 방종민; 이봉희; 조병원; 나병기; | 2008-09 | 한국청정기술학회 | Clean Technology, v.14, no.3, pp.171 - 175 | 본 연구에서는 첨가물이 전기화학적 성능에 미치는 효과를 알아보기 위해 실험변수로서 첨가물 Al3+를 사용하였다. Zero-strain 삽입 혼합물로 알려진 Li4Ti5O12에 Al3+가 첨가된 Li3.95Al0.15Ti4.9O12를 high energy ball milling (HEBM)을 사용하여 고상반응으로 제조한 후에, 800, 900, 1000℃에서 열처리하여 시료를 제조하였다. 합성물질의 구조적 특성과 입자의 표면분석을 하기 위해 XRD (X-ray diffraction)와 SEM (scanning electron microscopy)을 사용하였으며, 이때의 입자의 분포는 대략 0.2~0.6 μm 정도로 측정되었다. 충/방전 실험은 1.0~3.0 V에서 하였으며, 가역용량, 사이클 안정성, 평탄 전압 등을 알아보았다. Li3.95Al0.15Ti4.9O12의 충방전 용량은 138 mAh/g이었다. |  | 리튬이온전지; 음극 활물질; Li4Ti5O12; Al3+첨가물; Lithium ion battery; Anode material; Li4Ti5O12; Al3+ dopant; Lithium ion battery; Anode material; Li4Ti5O12; Al3+ dopant; |  |  | 1598-9712 |  | https://pubs.kist.re.kr/handle/201004/133167