## DC
title[alternative] | contributor[author] | date[issued] | publisher | identifier[bibliographicCitation] | abstract | abstract | keywords[*] | identifier[govdoc] | identifier[isbn] | identifier[issn] | identifier[ismn] | identifier[uri] | identifier[url] | identifier[doi(resolver)]
Magnetic Properties of Fe-6.0 wtSi Alloy Dust Cores Prepared with Phosphate-coated Powders | 노태환; 장대호; 김광윤; 최광보; | 2005-10 | 한국자기학회 | 한국자기학회지, v.15, no.5, pp.270 - 275 | 가스분무법으로 제조한 35~180 mm 크기의 Fe-6.0 wt%Si 합금분말에 대하여 인산염계 절연물질을 피막처리하고 600~900oC에서 1시간 동안 열처리한 후 압축성형한 압분자심(분말코아)의 자기적 성질 및 기계적 특성을 조사하였다. 대체적으로 열처리온도가 증가할수록 압축강도가 감소하였으며, 자심손실 또한 낮아졌다. 800oC에서 열처리한 경우 압축성형강도가 15 kgf, 100 kHz에서 실효투자율은 74, 품질계수는 26, 50 Oe의 직류자장 하에서 퍼센트투자율은 78 정도의 값을 나타내었으며, 50 kHz-0.1 T에서 자심손실은 750 mW/cm3였다. 그리고 투자율-주파수 곡선 상에서의 cut-off 주파수는 거의 200 kHz 이상에 이르는 것으로 나타났다. Fe-6.0 wt%Si 합금 압분자심의 이러한 제반 특성은 인산염 피막의 양호한 전기절연효과와, 고규소농도에 따른 합금의 결정자기이방성 및 포화자기변형의 감소, 전기비저항의 증대 등 기초 물성의 변화에 기인하는 것으로 사료되었다. |  | dust cores (compressed powder cores); Fe-6.0 wt%Si alloy; phosphate coating treatment; core loss; dc bias properties; 압분자심; Fe-6.0 wt%Si 합금; 인산염 피막처리; 자심손실; 직류바이어스 특성; dust cores (compressed powder cores); Fe-6.0 wt%Si alloy; phosphate coating treatment; core loss; dc bias properties; |  |  | 1598-5385 |  | https://pubs.kist.re.kr/handle/201004/136074