## DC
title[alternative] | contributor[author] | date[issued] | publisher | identifier[bibliographicCitation] | abstract | abstract | keywords[*] | identifier[govdoc] | identifier[isbn] | identifier[issn] | identifier[ismn] | identifier[uri] | identifier[url] | identifier[doi(resolver)]
Stress-Strain Behavior and Electrical Resistivity of Conductive Silver Particle/Silicone Composite Pastes with Surface Modification | 이건웅; 방대석; 조동환; 박민; | 2004-10 | 한국복합재료학회 | Composites Research, v.17, no.5, pp.61 - 67 | 본 연구에서는 전자파 차폐용 도전성 개스킷 소재로 활용할 수 있는 은입자 충전 실리콘 복합 페이스트에 대한 전기전도성 및 응력-변형율 특성을 분석하였다. 불규칙한 구형의 은(Ag)입자와 상온습기경화형(RTV) 실리콘수지를 도입하여 복합 페이스트의 퍼콜레이션 농도(임계 농도)를 전기전도도 측정 결과로부터 결정하였다. 약 28%의 은입자 함량에서 퍼콜레이션 현상이 발생하였으며, 이 농도에서 급격한 감소를 보이는 은입자/실리콘 복합 페이스트의 체적 비저항, 인장강도 및 연신률의 특성 변화에 관하여 고찰하였다. 또한, 커플링제의 선택적 방법을 통해 퍼콜레이션 농도 이상으로 충전된 복합 페이스트의 응력-변형율 특성을 효과적으로 개선할 수 있음을 제시하여 주었다. |  | 도전성 페이스트(electrically conductive paste); 체적비저항(volumetric resistivity); 응력-변형율(stress-strain); 은 입자(silver powder); 실리콘수지(silicone resin); 도전성 페이스트(electrically conductive paste); 체적비저항(volumetric resistivity); 응력-변형율(stress-strain); 은 입자(silver powder); 실리콘수지(silicone resin); |  |  | 2288-2103 |  | https://pubs.kist.re.kr/handle/201004/137183