## DC
title[alternative] | contributor[author] | date[issued] | publisher | identifier[bibliographicCitation] | abstract | abstract | keywords[*] | identifier[govdoc] | identifier[isbn] | identifier[issn] | identifier[ismn] | identifier[uri] | identifier[url] | identifier[doi(resolver)]
| Kim Jin Yeon; Yoo Seung Jo; Park Eun Soo; Hye Jung Chang; | 2016-04 | 대한금속·재료학회 | 2016년 대한금속·재료학회 춘계학술대회 | 하이엔트로피 합금은 5개 이상의 합금 원소가 유사한 비율로합금화되어 원자 단위 응력을 갖는 고용체를 형성한다. 이로 인해, 전자빔 조사에 의해 형성된 점결함을 불안정하게 하며 상대적으로 고용체 구조를 안정하게 한다.[1] 현재까지 하이엔트로피합금의 전자빔 조사에 대한 연구는 주조재 보다는 박막 증착시편에 제한되었는데 이는 하이엔트로피 합금의 원자력 재료로서의 응용 가능성을 판단하기 어렵게 한다. 본 연구에서는 하이엔트로피 합금의 결함 거동 및 전자빔 조사 저항성을 고찰하기위하여 CrFeCoNi/Cu 하이엔트로피 합금을 선택하였으며 본 합금은 다성분계임에도 불구하고 단순한 FCC 구조를 가진다. 또한, 미세 구조적으로 Cr-Fe-Co-Ni이 유사한 원자 비율로 구성되어 있는 하이엔트로피 고용체 (dendrite) 영역과 Cu-rich(interdendrite) 영역으로 이루어져 있는 하이엔트로피상/일반 다성분계상 복합재이다. Arc melting과 suction casting을 이용하173여 주조한 판상 시편을 dual beam FIB-EBSD 를 이용하여정대축을 갖는 TEM 시편을 제조하였다. 전자빔 조사 실험은한국기초과학지원연구원(KBSI) 에 있는 1.25 MeV 초고전압투과전자현미경을 이용하여 진행하였으며 전자빔의 조사량은 CCD카메라를 통하여 얻은 강도와 배율에 따른 pixel 의 크기를 고려하여 추정[2]한 결과 1.796 × 103 e-/A·sec 였다. 조사 전후의 미세구조를 분석하기 위해 투과전자현미경 (FEI; Titan S@ 300 kV, Tecnai F20 @ 200 kV)을 이용하였다. 전자빔조사 후 CrFeCoNi/Cu 하이엔트로피 합금에서 하이엔트로피 고용체 영역에서는 stacking fault 가 형성되었으며 Cu-rich 영역에는 stacking fault tetrahedral 가 형성됨을 관찰하였다. 일반적으로 stacking fault는 stacking fault tetrahedra보다 상대적으로 더 낮은 조사량에서 형성될 수 있으며 stacking faulttetrahedra는 vacancy cluster 형성을 기반으로 나타나므로stacking fault가 형성되는 하이엔트로피 고용체 영역이 전자빔조사에 더 우수한 것으로 생각된다. 본 연구에서는 전자빔 조사에 따른 결함의 크기 변화를 분석함으로써 전자빔 조사에 의한vacancy cluster 형성 정도를 정량적으로 비교하고자 하였다.조사 시간에 따른 각 상의 결함의 이동 속도 및 형성·소멸 속도를 비교 분석하였으며 이를 통해 하이엔트로피 합금의 결함거동 및 전자빔 조사 저항성을 속도론적 관점에서 고찰하였다.그 결과 하이엔트로피 고용체 영역에서 상대적으로 느린 결함이동 속도를 갖는 것을 확인하였다. |  | 하이엔트로피 합금; 전자빔 조사; 초고전압 투과전자현미경; 고분해능 이미지; stacking fault; stacking fault tetrahedra; |  |  |  |  | https://pubs.kist.re.kr/handle/201004/79622